## Лист1
DRIER TEST REPORT ADG 1051
DESCRIPTION - ОПИСАНИЕ | MOLECULAR SIEVE - МОЛЕКУЛЯРНОЕ СИТО | TYPE - ТИП | MS-02 |  | SIZE | 2~3mm
Q’TY (количество) | TON (вес) | SAMPLE - ОБРАЗЕЦ | 5.00KG | LOT # (номер ЛОТ) | 20140705
S/No. | TEST ITEM - изделие на проверке | TEST DATA - данные теста
1 | WATER ADSORPTION - адсорбция влаги | T=25°CRH=80% ≥21%
2 | STACKING DENSITY - плотность укладки | ≥0.85
3 | GRAIN SIZE% - размер зерна | ≥98
4 | CRUSHING STRENGTH - сила дробления | ≥80N
5 | WEAR RATE - степень износа | ≤0.70%
6 | WATER CONTENT - содержание влаги | ≤1.0%