## Лист1
FIBE COMPOSITES \ ВОЛОКОННЫЕ КОМПОЗИТЫ
AK6347WR , corrugated water resistant version \ рифленая водостойкая версия
FUEL FILTRATION FOR PASSENGER & HEAVY DUTY фильтрация топлива для фильтров пассажирских авто и тяжелых грузовиков
Фильтрация топлива для фильтров пассажирских авто и тяжелых грузовиков
Phenolic and water resistant impregnation, curing conditions 10' at 180 / фенольная и водостойкая пропитка, период тестирования 10 минут при температуре 180С.
Rev.1(Sep.2014)
Physical Properties \ физические свойства |  | SPECIFICATION \ характеристики
Not cured grammage не очищенное топливо |  | 177 | g/㎡ | AKO-Q-02-01
Cured grammage очищенное топливо |  | 168 | g/㎡ | AKO-Q-02-01
Thickness Total общая толщина |  | 0.74 | ㎜ | AKO-Q-02-05
Caliper толщиномер |  | 0.53 | ㎜ | AKO-Q-02-03
Not cured burst strength прочность на разрыв при неочищенном топливе |  | 1.5↑ | ㎏/㎠ | AKO-Q-02-07
Cured burst strength прочность на разрыв при очищенном топливе |  | 2.5↑ | ㎏/㎠ | AKO-Q-02-07
Not cured Gurley stiffness жесткость по Gurley при неочищенном топливе |  | 3000↑ | mgs | AKO-Q-02-06
Cured Gurley stiffness жесткость по Gurley при очищенном топливе. |  | 3500↑ | mgs | AKO-Q-02-06
Air permeability at 125pa проницаемость воздуха при 125 ра |  | 20 | cfm/sq.ft | AKO-Q-02-30
Max Pore Size (*) максимальный размер пор |  | 51 | ㎛ | AKO-Q-02-04
Mean Pore Size (*) средний размер пор |  | 37 | ㎛ | AKO-Q-02-04
(*) These results have been obtained using a mathematical correlation. Эти результаты были получены с помощью математической корреляции Test methods are conform to "Internal Methods" of Ahlstrom Paper Group \ Методы испытаний соответствует «Внутреннней методике для группы «Ahlstrom бумага»
This Technical Data Sheet was issued by machine and it is thus valid without a signature. \ Этот технический паспорт был издан машинным способом и поэтому не требует подписи.
Ahlstrom Korea guarantees furthermore that the values of this Spec Sheet are ture and correct and that reflect standard runs. \ Кроме того «Альстром Корея» гарантирует, чтоприведенные в паспорте характеристики достоверные и правильные и соответствуют принятым стандартам.
DISCLAIMER : The information supplied in this document is for guidance only and should not be construed as a warranty. All implied warranties are expressly disclaimed, including without limitation any warranty of merchantability and fitness for use. All users of the material are responsible for assuring that it is suitable for their needs, environment and end use. All data is subject to change as Ahlstrom deems appropriate. Refer to www.ahlstrom.com for contact information.
Примечание: информация, представленная в этом документе, является только ознакомительной и не может рассматриваться как гарантия. Все возможные претензии в этом плане заранее отвергаются, включая любые претензии к товарному виду и пригодности для использования. Все пользователи этого материала принимают на себя ответственность за то, что эта подходит для их нужд, сохранности окружающей среды и конечного использования. Все данные могут быть изменены в соответствии с новыми данными, полученными Ahlstrom. Для ссылки на контактные данные используйте сайт www.ahlstrom.com
Ahlstrom Korea Co., Ltd.
Mill : 7, Keum-Li, Yuga-Myoun, Talsung County, Taegu Metropolitan City, Korea |  |  | Tel. +82 (053) 660 0491 Fax: +82 (053) 611 0493
Ahlstrom Korea, | Document Rev.02 (Jan, 2006) |  |  | Document AK-RD-68
FiberSolutions