## Sheet1
AHLSTROM | CLASS FIBER
SY2088P AFNN CO1
Characteristics: Phenol impregnated cellulous paper version / версия бумаги с пропиткой фенолом
Curing conditon: 5min @ 165℃ / условия термоотверждения : 5 мин, при 165 гр.С
Application: H/D oil / масло с высокой плотностью
Physical properties / физические свойства | Units / единица измерения
Mass per unit area / масса на единицу площади |  | G/M2 | SD | 200
|  |  | SDC | 194
Thickness / толщина |  | MM | Total / полная | 0.93
Caliper / толщина (м)
Air permeability / воздухопроницаемость | 125 Pa | CFM/ft2 |  | 59
Burst Strength / прочность на разрыв | Not less than / не менее | kpa | SD | 120
| Not less than / не менее |  | SDC | 250
Stiffness / упругость. | Not less than / не менее | mN.m | SD | 12
| Not less than / не менее |  | SDC | 13
Pore Size / единица размера |  | um | Max | 69
The above figures are written based on actual physical properties of trial production. / вышеприведенные цифры основываются на истинных физических свойствах полученных в результате исследований
The grade name and some physical properties would be adjusted after mass production./ названия сорта и некоторые физические свойства могут меняться в ходе массового произвоства