## Sheet1 (3)
Test report (отчет о тестировании)
No.：1402002
Test Item (тестовый экземпляр) | Low temperature resistance (сопротивление при низкой температуре) | Source of product (данные продукта) | Optional 30pcs from product line (любые 30шт.с конвейера)
Part No. | Inner clasp of T550 (внутренний крепеж для Т550) | Dimension (размеры)
Tester (тестирование) | CHEN MUDAN (название тестера) | Date (дата) | 15,02,14 - 19,02,14
Test standard (стандарт тестирования) | QC/T 44-2009：Easy to install.no deformation and craking. (Легкая установка. Нет деформаций и трещин).
Test Condition (условия тестирования) | Testing temperation:-18℃±3℃，put inner clasp into test box for 72hours. (температура тестирования: -18С±3℃ с постановкой крепежа в тестовую коробку на 72 часа).
test content (показатели теста)
Time(время) Characteristic(характеристики) | 24h (24 часа) | 48h (48 часов)
Surface (поверхность) | No deformation,craking,and broken.(без деформаций, трещин и разломов) | No deformation,craking,and broken.(без деформаций, трещин и разломов)
Tenacity (цепкость) | As well as initial clasp (такая же как до теста) | As well as initial clasp (такая же как до теста)
Anti- fatigue (анти-усталость) | To install 100times repeatedly,no deformation and craking. (при установке последовательно 100 раз - никаких деформаций и трещин) | To install 100 times repeatedly,no deformation and craking.(при установке последовательно 100 раз - никаких деформаций и трещин).
Test result (результат тестирования) | After test,inner clasp is easily to install.no deformation and craking.( по завершении теста, внутренний крепеж легко устанавливается , нет деформаций и трещин).
Qualified inner clasp (внутренний крепеж соответствуют требованиям)

## Sheet1
Test report (отчет о тестировании)
Test Item(экземпляр для тестирования) | Low temperature resistance (противодействие воздействию низких температур) | source of product (происхождение продукта) | optional one piece (любая одна единица)
Part No. | S850 wiper blade(S850 щетка) | Dimension (размер) | 14″16″17″18″19″20″21″22″24″26″
Tester (испытатель) | PAN chengfu | Date (дата) | 2013.03.06~2013.03.07
Test standard (тестовый стандарт) | QC/T 44-2009：Proper functioning,No shrinking and crimping for paint coating of matal parts.rubber don't adhesion,no deformation. (нормальное функционирование, без вздутия и гофрирования краски покрытия металлических частей, без слипания резины, без деформаций)
Test Condition (условия для теста) | testing temperation:-18℃±3℃，put wiper blade into testing box,after 24hours,take out and test in the car.scrap without water about 10 mins with maximum operation frequency。(температура для теста:-18℃±3℃ стеклоочиститель положить в тестовый отсек, после 24 часов вытащить из отсека и испытывать на автомашине путем включения с максимальной частотой на очистку стекла без воды в течение 10 минут)
Test content
Time Item No. | 24h
14" | No shrinking and crimping for paint coating of matal parts.rubber don't adhesion,no deformation. |  | без вздутия и гофрирования краски покрытия металлических частей, без слипания резины, без деформаций
16" | No shrinking and crimping for paint coating of matal parts.rubber don't adhesion,no deformation.
17" | No shrinking and crimping for paint coating of matal parts.rubber don't adhesion,no deformation.
18" | No shrinking and crimping for paint coating of matal parts.rubber don't adhesion,no deformation.
19" | No shrinking and crimping for paint coating of matal parts.rubber don't adhesion,no deformation.
20" | No shrinking and crimping for paint coating of matal parts.rubber don't adhesion,no deformation.
21" | No shrinking and crimping for paint coating of matal parts.rubber don't adhesion,no deformation.
22" | No shrinking and crimping for paint coating of matal parts.rubber don't adhesion,no deformation.
24" | No shrinking and crimping for paint coating of matal parts.rubber don't adhesion,no deformation.
26" | No shrinking and crimping for paint coating of matal parts.rubber don't adhesion,no deformation.
Test result (результат тестирования) | After test,all of wiper blade can work, No shrinking and crimping for paint coating of matal parts.rubber don't adhesion,no deformation.(После проведения тестов все стеклоочистители могли нормально функционировать без вздутий и гофрированияпокрытия краской металлических частей, без слипания резины, без деформаций).
Test conclusion (заключение по тесту) | Qualified wiper blade (щетки стеклоочистителей соответствуют требованиям)